## Лист1
Номер секции | Смещение от начала секции | Номер особенности | Дополнительный номер особенности | Описание особенности | Толщина стенки в зоне особенности, мм | Глубина особенности, мм | Длина особ-ти в продольн. направл., мм | Длина особ-ти в окружном направл., мм | Расположение [значение] | Углов. полож. начала особенности, град | Углов. полож. конца особенности, град
1 | 2 | 3 | 4 | 5 | 6 | 7 | 8 | 9 | 10 | 11 | 12
10165 | 0.073 | 2940 | 3 | потеря металла | 9.8 | 2.4 | 19 | 20 | внут | 185.3 | 188.5
10165 | 0.073 | 2940 | 4 | потеря металла | 9.8 | 2 | 19 | 20 | внут | 179 | 182.2
10165 | 0.073 | 2940 | 5 | потеря металла | 9.8 | 2.6 | 19 | 20 | внут | 172.7 | 175.9
10165 | 0.076 | 2940 | 2 | потеря металла | 9.8 | 1.8 | 19 | 20 | внут | 192.5 | 195.7
10165 | 0.076 | 2940 | 8 | потеря металла | 9.8 | 3.9 | 19 | 20 | внут | 152.9 | 156.1
10165 | 0.076 | 2940 | 6 | потеря металла | 9.8 | 2.7 | 19 | 20 | внут | 166.4 | 169.6
10165 | 0.076 | 2940 | 7 | потеря металла | 9.8 | 4.2 | 19 | 20 | внут | 159.2 | 162.4
10165 | 0.08 | 2940 | 9 | потеря металла | 9.8 | 1.7 | 10 | 10 | внут | 144.8 | 146.4
10165 | 0.083 | 2940 | 1 | потеря металла | 9.8 | 1.7 | 6 | 6 | внут | 203.3 | 204.3
10165 | 0.155 | 2940 | 12 | потеря металла | 9.8 | 4.5 | 19 | 20 | внут | 189.8 | 193
10165 | 0.162 | 2940 | 13 | потеря металла | 9.8 | 3.4 | 19 | 20 | внут | 156.5 | 159.5
10165 | 0.162 | 2940 | 14 | потеря металла | 9.8 | 0.9 | 10 | 10 | внут | 146.6 | 148.2
10165 | 0.162 | 2940 | 15 | потеря металла | 9.8 | 1.3 | 10 | 10 | внут | 140.3 | 141.9
10165 | 0.169 | 2940 | 10 | потеря металла | 9.8 | 1.2 | 6 | 6 | внут | 206 | 207
10165 | 0.169 | 2940 | 11 | потеря металла | 9.8 | 1.1 | 6 | 6 | внут | 199.7 | 200.7
10165 | 0.189 | 2940 | 16 | потеря металла | 9.8 | 3.6 | 8 | 8 | внут | 173.5 | 174.5
10165 | 0.222 | 2940 | 17 | потеря металла | 9.8 | 2.1 | 19 | 20 | внут | 182.5 | 185.5
10165 | 0.231 | 2940 | 18 | потеря металла | 9.8 | 2.9 | 19 | 20 | внут | 163.5 | 166.5
10165 | 0.248 | 2940 | 21 | потеря металла | 9.8 | 1.6 | 8 | 8 | внут | 153.8 | 155.1
10165 | 0.255 | 2940 | 19 | потеря металла | 9.8 | 1 | 8 | 8 | внут | 199.5 | 200.5
10165 | 0.255 | 2940 | 20 | потеря металла | 9.8 | 3.6 | 8 | 8 | внут | 193.5 | 194.5
10165 | 0.288 | 2940 | 22 | потеря металла | 9.8 | 2.1 | 19 | 20 | внут | 174.5 | 177.7
10165 | 0.294 | 2940 | 23 | потеря металла | 9.8 | 1 | 19 | 20 | внут | 168.2 | 171.4
20165 | 0.069 | 2940 | 3 | потеря металла | 9.8 | 2.4 | 20 | 20 | внут | 185.4 | 188.6
20165 | 0.07 | 2940 | 4 | потеря металла | 9.8 | 2 | 20 | 20 | внут | 178.7 | 181.7
20165 | 0.07 | 2940 | 7 | потеря металла | 9.8 | 4.2 | 20 | 20 | внут | 158.7 | 161.7
20165 | 0.072 | 2940 | 2 | потеря металла | 9.8 | 1.8 | 20 | 20 | внут | 192.6 | 195.8
20165 | 0.072 | 2940 | 8 | потеря металла | 9.8 | 3.9 | 20 | 20 | внут | 152.1 | 155.3
20165 | 0.075 | 2940 | 9 | потеря металла | 9.8 | 1.7 | 10 | 10 | внут | 143.1 | 144.7
20165 | 0.079 | 2940 | 5 | потеря металла | 9.8 | 2.6 | 20 | 20 | внут | 172.8 | 176
20165 | 0.079 | 2940 | 6 | потеря металла | 9.8 | 2.7 | 20 | 20 | внут | 165.6 | 168.8
20165 | 0.085 | 2940 | 1 | потеря металла | 9.8 | 1.7 | 6 | 6 | внут | 202.7 | 203.7
20165 | 0.155 | 2940 | 12 | потеря металла | 9.8 | 4.5 | 20 | 20 | внут | 187.7 | 190.7
20165 | 0.155 | 2940 | 13 | потеря металла | 9.8 | 3.4 | 20 | 20 | внут | 155.7 | 158.7
20165 | 0.164 | 2940 | 14 | потеря металла | 9.8 | 0.9 | 10 | 10 | внут | 146.7 | 148.7
20165 | 0.164 | 2940 | 15 | потеря металла | 9.8 | 1.3 | 10 | 10 | внут | 140.7 | 142.7
20165 | 0.168 | 2940 | 10 | потеря металла | 9.8 | 1.2 | 6 | 6 | внут | 206.1 | 207.1
20165 | 0.168 | 2940 | 11 | потеря металла | 9.8 | 1.1 | 6 | 6 | внут | 199.8 | 200.8
20165 | 0.194 | 2940 | 16 | потеря металла | 9.8 | 3.6 | 8 | 8 | внут | 172.8 | 174.1
20165 | 0.224 | 2940 | 17 | потеря металла | 9.8 | 2.1 | 20 | 20 | внут | 181.7 | 184.7
20165 | 0.224 | 2940 | 18 | потеря металла | 9.8 | 2.9 | 20 | 20 | внут | 162.7 | 165.7
20165 | 0.25 | 2940 | 19 | потеря металла | 9.8 | 1 | 8 | 8 | внут | 198.7 | 199.7
20165 | 0.25 | 2940 | 20 | потеря металла | 9.8 | 3.6 | 8 | 8 | внут | 192.7 | 193.7
20165 | 0.25 | 2940 | 21 | потеря металла | 9.8 | 1.6 | 8 | 8 | внут | 153.7 | 154.7
20165 | 0.296 | 2940 | 22 | потеря металла | 9.8 | 2.1 | 20 | 20 | внут | 174.6 | 177.8
20165 | 0.296 | 2940 | 23 | потеря металла | 9.8 | 1 | 20 | 20 | внут | 168.3 | 171.5